## Sheet1
2019年第四季度生产领域产品质量监督抽查检验结果汇总表（总体评价专项）
序号 | 产品名称 | 区域 | 生产企业 | 商标 | 规格/型号 | 生产日期/批号 | 综合判定 | 主要不合格项目
1 | 聚丙烯（PP-R）给水管 | 诸暨市 | 浙江百年管业科技有限公司 | 百能 | S4 dn32×en3.6（mm） | 2019年07月30日 | 不合格 | 标志、壁厚、95℃/1000h静液压试验、熔融温度
2 | 聚丙烯（PP-R）给水管 | 诸暨市 | 浙江中亿管业有限公司 | 康亿 | S3.2 dn20×en2.8 | 2019年09月06日 | 不合格 | 壁厚、95℃1000h静液压试验、灰分、熔融温度
3 | 聚丙烯（PP-R）给水管 | 诸暨市 | 诸暨市海仕管业有限公司 | 海仕图形商标 | S3.2 dn20×en2.8（mm） | 2019年09月26日 | 不合格 | 灰分、熔融温度
4 | 聚丙烯（PP-R）给水管 | 诸暨市 | 浙江鑫牛管业有限公司 | 康跃鑫牛图形商标 | S3.2 dn25×en3.5（mm） | 2019年04月20日 | 不合格 | 灰分、熔融温度
5 | 弹簧软床垫 | 柯桥区 | 绍兴西施家具装饰有限公司 | 西施 | 2000×1500×200（mm） | 2019年11月 | 符合本次监督检查要求 | /
6 | 电动自行车 | 越城区 | 绍兴帝洲豹车业有限公司 | 小蓝羊 | DTD-0801Z | 2019年10月 | 符合本次监督检查要求 | /
7 | 电脑控制刺绣机 | 诸暨市 | 浙江兴越缝制设备有限公司 | / | 1212 | 2019年03月 | 符合本次监督检查要求 | 连续刺绣
8 | 分散染料 | 柯桥区 | 浙江德欧化工制造有限公司 | 德欧 | 25kg/箱 | 20191009 | 符合本次监督检查要求 | /
9 | 分散染料 | 上虞区 | 浙江博澳染料工业有限公司 | / | 25kg/箱 | 20191030 | 符合本次监督检查要求 | /
10 | 分散染料 | 上虞区 | 绍兴市三丰化工有限公司 | / | 25kg/箱 | 201910 | 符合本次监督检查要求 | /
11 | 分散染料 | 上虞区 | 浙江龙盛染料化工有限公司 | / | 25kg/箱 | 201911 | 符合本次监督检查要求 | /
12 | 硅酸盐水泥 | 诸暨市 | 诸暨市巨峰旋窑水泥有限公司 | / | P.C32.5R | 2019.9.14/Y19018 | 符合本次监督检查要求 | /
13 | 硅酸盐水泥 | 柯桥区 | 绍兴鼎峰水泥有限公司 | / | P.C42.5 | 2019.9.13/9DS6 | 符合本次监督检查要求 | /
14 | 硅酸盐水泥 | 诸暨市 | 兆山新星集团浙江云石水泥有限公司 | / | P.O42.5 | 2019.9.18/H-212 | 符合本次监督检查要求 | /
15 | 硅酸盐水泥 | 诸暨市 | 浙江上峰建材有限公司 | / | P.O42.5 | 2019.9.19/KB-499 | 符合本次监督检查要求 | /
16 | 硅酸盐水泥 | 柯桥区 | 绍兴柯桥第三水泥有限公司 | / | P.O42.5 | 2019.9.19 | 符合本次监督检查要求 | /
17 | 硅酸盐水泥 | 柯桥区 | 绍兴柯桥兆山水泥有限公司 | / | P.O42.5 | 2019.9.16 | 符合本次监督检查要求 | /
18 | 硅酸盐水泥 | 嵊州市 | 明峰建材集团嵊州永磊水泥有限公司 | / | P.O42.5 | 2019.8.15/B-10 | 符合本次监督检查要求 | /
19 | 硅酸盐水泥 | 诸暨市 | 兆山新星集团诸暨兆山水泥有限公司 | / | P.O42.5 | 2019.10.10 | 符合本次监督检查要求 | /
20 | 硅酸盐水泥 | 诸暨市 | 兆山集团诸暨水泥有限公司 | / | P.O42.5 | 2019.11.5/S4-737 | 符合本次监督检查要求 | /
21 | 化工助剂 | 柯桥区 | 绍兴柯桥科利德助剂厂 | / | 125kg/桶 | 2019.10 | 符合本次监督检查要求 | /
22 | 化工助剂 | 上虞区 | 浙江皇马科技股份有限公司 | / | 20吨/车 | 2019.10 | 符合本次监督检查要求 | /
23 | 化工助剂 | 上虞区 | 绍兴上虞小越虞舜助剂厂 | / | 170kg/桶 | 2019.10 | 符合本次监督检查要求 | /
24 | 化工助剂 | 上虞区 | 浙江德远化工有限公司 | / | 25kg/袋 | 2019.10 | 符合本次监督检查要求 | /
25 | 化工助剂 | 上虞区 | 浙江宝时美化工有限公司 | / | 25kg/箱 | 2019.10 | 符合本次监督检查要求 | /
26 | 化工助剂 | 越城区 | 绍兴市翔华化工有限公司 | / | 125kg/桶 | 2019.10.22 | 符合本次监督检查要求 | /
27 | 化工助剂 | 柯桥区 | 绍兴九洲科技有限公司 | / | 125kg/桶 | 2019.11.06 | 符合本次监督检查要求 | /
28 | 化工助剂 | 上虞区 | 浙江明生新材料有限公司 | / | 125kg/桶 | 2019.11 | 符合本次监督检查要求 | /
29 | 化工助剂 | 柯桥区 | 浙江金塔生物科技有限公司 | / | 40kg/包 | 2019.11 | 符合本次监督检查要求 | /
30 | 化工助剂 | 越城区 | 绍兴市日鑫助剂厂 | / | 50kg/桶 | 2019.11 | 符合本次监督检查要求 | /
31 | 化学中间体 | 上虞区 | 浙江汇翔化学工业有限公司 | / | 40kg/袋 | 2019.10 | 符合本次监督检查要求 | /
32 | 化学中间体 | 上虞区 | 浙江嘉成化工有限公司 | / | 50kg/桶 | 2019.10 | 符合本次监督检查要求 | /
33 | 化学中间体 | 上虞区 | 浙江鸿盛化工有限公司 | / | 25kg/袋 | 2019.10 | 符合本次监督检查要求 | /
34 | 化学中间体 | 上虞区 | 浙江安诺芳胺化学品有限公司 | / | 100kg/桶 | 2019.10 | 符合本次监督检查要求 | /
35 | 化学中间体 | 上虞区 | 浙江迪邦化工有限公司 | / | 1吨/袋 | 2019.10 | 符合本次监督检查要求 | /
36 | 化学中间体 | 上虞区 | 浙江大井化工有限公司 | / | 50kg/袋 | 2019.10 | 符合本次监督检查要求 | /
37 | 化学中间体 | 柯桥区 | 浙江长华科技股份有限公司 | / | 25kg/袋 | 191103 | 符合本次监督检查要求 | /
38 | 化学中间体 | 上虞区 | 浙江龙盛集团股份有限公司 | / | 500kg/袋 | 2019.11 | 符合本次监督检查要求 | /
39 | 混凝土管桩 | 上虞区 | 绍兴上虞庆华管桩有限公司 | / | PHC 500AB 100-15 | 2019.7.23 | 符合本次监督检查要求 | /
40 | 混凝土管桩 | 柯桥区 | 浙江裕源建材有限公司 | / | PHC 500 AB 100-15 | 2019年10月20日 | 符合本次监督检查要求 | /
41 | 混凝土输水管 | 柯桥区 | 绍兴柯桥兰亭娄宫水泥建材厂 | / | RCP Ⅰ1000×3000 | 2019年09月25日 | 符合本次监督检查要求 | /
42 | 混凝土输水管 | 新昌县 | 新昌县万顺管业有限公司 | / | RCP Ⅰ400×3000 | 2019年10月10日 | 符合本次监督检查要求 | /
43 | 混凝土输水管 | 新昌县 | 新昌县运通水泥制品有限公司 | / | RCP Ⅰ1000×2000 | 2019年09月25日 | 符合本次监督检查要求 | /
44 | 混凝土输水管 | 柯桥区 | 绍兴市柯桥区滨海滨隆水泥制品有限公司 | / | RCP Ⅰ500×4000 | 2019年10月06日 | 符合本次监督检查要求 | /
45 | 混凝土输水管 | 上虞区 | 绍兴市上虞区百官龙发水泥管件制品厂 | / | RCP Ⅰ600×4000 | 2019年10月04日 | 符合本次监督检查要求 | /
46 | 活性染料 | 上虞区 | 浙江劲光实业股份有限公司 | 劲光 | 25kg/箱 | 201910 | 符合本次监督检查要求 | /
47 | 活性染料 | 上虞区 | 浙江亿得化工有限公司 | / | 25kg/箱 | 201910 | 符合本次监督检查要求 | /
48 | 活性染料 | 上虞区 | 浙江瑞华化工有限公司 | / | 25kg/箱 | 201910 | 符合本次监督检查要求 | /
49 | 活性染料 | 越城区 | 绍兴亿阳化工有限公司 | / | 25kg/箱 | 19331015 | 符合本次监督检查要求 | /
50 | 活性染料 | 越城区 | 绍兴嘉迪化工有限公司 | / | 25kg/箱 | 20191013 | 符合本次监督检查要求 | /
51 | 活性染料 | 上虞区 | 浙江龙盛集团股份有限公司 | / | 25kg/箱 | 201910 | 符合本次监督检查要求 | /
52 | 活性染料 | 上虞区 | 浙江舜龙化工有限公司 | / | 500kg/箱 | 201910 | 符合本次监督检查要求 | /
53 | 聚丙烯（PP-R）给水管 | 诸暨市 | 浙江楠丰管道工业有限公司 | 楠丰 | S3.2 dn25×en3.5（mm） | 2019年08月05日 | 符合本次监督检查要求 | /
54 | 聚丙烯（PP-R）给水管 | 诸暨市 | 诸暨市风帆管业有限公司 | 一帆风顺 | S3.2 dn20×en2.8（mm） | 2019年03月22日 | 符合本次监督检查要求 | /
55 | 聚丙烯（PP-R）给水管 | 诸暨市 | 浙江诸暨市汇佳机械有限公司 | HUI JIA | S3.2 dn20×en2.8 | 2019年02月27日 | 符合本次监督检查要求 | /
56 | 聚丙烯（PP-R）给水管 | 诸暨市 | 浙江富华管业有限公司 | 富华 | S3.2 dn25×en3.5 | 2019年03月11日 | 符合本次监督检查要求 | /
57 | 聚丙烯（PP-R）给水管 | 诸暨市 | 浙江海祖管业有限公司 | 海祖 | S3.2 dn20×en2.8 | 2019年06月28日 | 符合本次监督检查要求 | /
58 | 聚丙烯（PP-R）给水管 | 诸暨市 | 浙江蔡司管道科技有限公司 | 龙越 | S3.2 dn20×en2.8 | 2019年07月31日 | 符合本次监督检查要求 | /
59 | 聚丙烯（PP-R）给水管 | 新昌县 | 浙江中财管道科技股份有限公司 | 中财 | S3.2 dn25×en3.5（mm） | 2019年07月04日 | 符合本次监督检查要求 | /
60 | 聚丙烯（PP-R）给水管 | 新昌县 | 浙江省新昌县华佳国财塑胶有限公司 | 华佳国财 | S3.2 dn25×en3.5 | 2019年07月18日 | 符合本次监督检查要求 | /
61 | 聚丙烯（PP-R）给水管 | 诸暨市 | 浙江天德管业有限公司 | 天德图形商标 | S3.2 dn20×en2.8（mm） | 2019年09月15日 | 符合本次监督检查要求 | /
62 | 聚丙烯（PP-R）给水管 | 诸暨市 | 浙江苏亿管业有限公司 | 苏亿 | S3.2 dn25×en3.5（mm） | 2019年08月06日 | 符合本次监督检查要求 | /
63 | 聚丙烯（PP-R）给水管 | 诸暨市 | 浙江哥尔德管业有限公司 | 哥尔德 | S3.2 dn20×en2.8 | 2019年07月17日 | 符合本次监督检查要求 | /
64 | 聚丙烯（PP-R）给水管 | 诸暨市 | 浙江诸暨伟牛管业有限公司 | 伟牛 | S3.2 dn20×en2.8 | 2019年10月16日 | 符合本次监督检查要求 | /
65 | 聚丙烯（PP-R）给水管 | 诸暨市 | 浙江美净管业有限公司 | 美净 | S2.5 dn20×en3.4（mm） | 2019年06月04日 | 符合本次监督检查要求 | /
66 | 聚丙烯（PP-R）给水管 | 诸暨市 | 浙江伟昱新材料科技有限公司 | 伟昱 | S3.2 dn20×en2.8（mm） | 2019年09月02日 | 符合本次监督检查要求 | /
67 | 聚丙烯（PP-R）给水管 | 诸暨市 | 浙江铭仕兴新暖通科技有限公司 | 铭仕兴新图形商标 | S3.2 dn20×en2.8（mm） | 2019年09月28日 | 符合本次监督检查要求 | /
68 | 聚丙烯（PP-R）给水管 | 诸暨市 | 浙江恒发管业有限公司 | 精绿方 | S3.2 dn20×en2.8（mm） | 2019年08月18日 | 符合本次监督检查要求 | /
69 | 聚丙烯（PP-R）给水管 | 诸暨市 | 浙江金霸管业有限公司 | 金霸冠 | S3.2 dn20×en2.8（mm） | 2019年10月21日 | 符合本次监督检查要求 | /
70 | 聚丙烯（PP-R）给水管 | 诸暨市 | 浙江金萨特管业有限公司 | 金萨特 | S3.2 dn20×en2.8（mm） | 2019年03月30日 | 符合本次监督检查要求 | /
71 | 聚丙烯（PP-R）给水管 | 诸暨市 | 诸暨市健富达管业有限公司 | 健富达图形商标 | S3.2 dn20×en2.8（mm） | 2019年10月23日 | 符合本次监督检查要求 | 平均外径
72 | 聚丙烯（PP-R）给水管 | 诸暨市 | 浙江君王管业有限公司 | 君王 | S3.2 dn20×en2.8（mm） | 2019年08月20日 | 符合本次监督检查要求 | /
73 | 聚丙烯（PP-R）给水管 | 诸暨市 | 浙江灵龙管业有限公司 | 灵龙图形商标 | S3.2 dn20×en2.8（mm） | 2019年07月02日 | 符合本次监督检查要求 | /
74 | 聚丙烯（PP-R）给水管 | 柯桥区 | 浙江同正管道技术有限公司 | 同正 | S3.2 dn25×en3.5（mm） | 2019年04月04日 | 符合本次监督检查要求 | /
75 | 聚丙烯（PP-R）给水管 | 诸暨市 | 浙江开达水暖系统有限公司 | kaida | S3.2 dn25×en3.5（mm） | 2019年11月07日 | 符合本次监督检查要求 | /
76 | 聚丙烯（PP-R）给水管 | 诸暨市 | 诸暨市峰峰管业有限公司 | 波士特图形商标 | S3.2 dn20×en2.8（mm） | 2019年03月29日 | 符合本次监督检查要求 | /
77 | 抗裂砂浆 | 诸暨市 | 诸暨市禾盛建材有限公司 | / | / | 2019.9.16 | 符合本次监督检查要求 | /
78 | 抗裂砂浆 | 柯桥区 | 绍兴诚业节能建材有限公司 | / | / | 2019.10.7 | 符合本次监督检查要求 | /
79 | 抗裂砂浆 | 柯桥区 | 绍兴柯桥朗锋新型建材有限公司 | / | / | 2019.10.20 | 符合本次监督检查要求 | /
80 | 抗裂砂浆 | 上虞区 | 绍兴新居安节能材料有限公司 | / | / | 2019年10月20日 | 符合本次监督检查要求 | /
81 | 硫酸 | 上虞区 | 浙江嘉成化工有限公司 | / | ≥98.0% | 2019.10 | 符合本次监督检查要求 | /
82 | 铝板带 | 柯桥区 | 浙江广大铝业有限公司 | / | 0.23x600mm 8011—0 | 20190923 | 符合本次监督检查要求 | /
83 | 铝合金型材 | 越城区 | 浙江乐祥铝业有限公司 | / | 33.8x43.5mm 6063-T5 | 20190625 | 符合本次监督检查要求 | /
84 | 铝合金型材 | 柯桥区 | 浙江鼎丰铝业有限公司 | / | 6063-T5 52mmx27mm | 20191008 | 符合本次监督检查要求 | /
85 | 毛巾 | 柯桥区 | 绍兴吉利毛巾厂 | / | 29*40cm | 201910 | 符合本次监督检查要求 | /
86 | 木家具 | 柯桥区 | 绍兴市柯桥区玲嘉家具厂 | 玲嘉家具 | 460×480×950（mm） | 2019年05月 | 符合本次监督检查要求 | 主要尺寸及偏差（产品外形尺寸偏差）
87 | 木家具 | 柯桥区 | 绍兴市柯桥区徐氏实木家私厂 | / | 450×430×900（mm） | 2019年05月 | 符合本次监督检查要求 | 主要尺寸及偏差（椅凳类主要尺寸）、主要尺寸及偏差（产品外形尺寸偏差）
88 | 木家具 | 柯桥区 | 绍兴市柯桥区桃宏家具厂 | / | 92#/长：444mm 宽：434mm 高：865mm | 2019年09月30日 | 符合本次监督检查要求 | 主要尺寸偏差（产品外形尺寸偏差）
89 | 木家具 | 诸暨市 | 诸暨市东欣家具厂 | / | 520×500×895（mm） | 2019年04月 | 符合本次监督检查要求 | 主要尺寸及偏差（椅凳类主要尺寸）、主要尺寸及偏差（产品外形尺寸偏差）
90 | 木家具 | 上虞区 | 绍兴市欧艺实木家具有限公司 | / | 96×48×50（cm） | 2019年05月 | 符合本次监督检查要求 | 主要尺寸及偏差（椅凳类主要尺寸）、主要尺寸及偏差（产品外形尺寸偏差）
91 | 木家具 | 柯桥区 | 绍兴柯桥越雅轩家具有限公司 | 秦望 | 43×43×98（mm） | 2019年06月 | 符合本次监督检查要求 | 主要尺寸及偏差（椅凳类主要尺寸）、主要尺寸及偏差（产品外形尺寸偏差）
92 | 木家具 | 越城区 | 绍兴市博艺家具有限公司 | 博艺 | 500×460×910（mm） | 2019年10月 | 符合本次监督检查要求 | 主要尺寸级偏差（产品外形尺寸偏差）
93 | 商用燃气灶具 |  | 浙江天利厨房设备有限公司 | 天利图形商标 | ZCTG1-30A | 2019年07月 | 符合本次监督检查要求 | /
94 | 湿巾 | 上虞区 | 绍兴民康消毒用品有限公司 | / | 1片装/包 | 2019.10.22 | 符合本次监督检查要求 | /
95 | 湿巾 | 上虞区 | 绍兴市琳达母婴用品有限公司 | 琳达妈咪 | 10片/包 150*200mm | 2019.7.27 | 符合本次监督检查要求 | /
96 | 湿巾 | 越城区 | 绍兴市袍江家洁生活用品厂 | / | 23cm*27cm/片 2片/包 | 2019.11.22 | 符合本次监督检查要求 | /
97 | 湿巾 | 柯桥区 | 绍兴佰迅卫生用品有限公司 | / | 80片/袋 180×140mm | 有效日期2020.11.20 | 符合本次监督检查要求 | /
98 | 湿巾 | 越城区 | 绍兴欧尔派卫生用品有限公司 | / | 200mm*150mm*25片/包 | 2019.11.08 | 符合本次监督检查要求 | /
99 | 食品用塑料容器 | 越城区 | 绍兴市红越包装材料有限公司 | / | 2.5L | 2019年08月30日 | 符合本次监督检查要求 | /
100 | 食品用塑料容器 | 越城区 | 绍兴市越腾包装有限公司 | / | 2.1L | 2019年09月02日 | 符合本次监督检查要求 | /
101 | 食品用塑料容器 | 柯桥区 | 绍兴市柯桥区福全鑫州塑料包装厂 | / | φ33mm 内径 | 2019年09月18日 | 符合本次监督检查要求 | 标签标识(树脂名称)
102 | 食品用塑料容器 | 柯桥区 | 绍兴越旎塑料制品有限公司 | / | 2.5L | 2019年09月02日 | 符合本次监督检查要求 | 标签标识(树脂名称)
103 | 食品用塑料容器 | 上虞区 | 绍兴市上虞区崧厦镇建丰塑料制品厂 | / | 高：139mm 内径：111mm | 2019年09月10日 | 符合本次监督检查要求 | /
104 | 食品用塑料容器 | 滨海新城 | 浙江伟飒塑业有限公司 | / | C10-1 | 2019年09月18日 | 符合本次监督检查要求 | 标签标识(树脂名称)
105 | 食品用塑料容器 | 滨海新城 | 浙江锦盛新材料股份有限公司 | / | 5g | 2019年05月08日 | 符合本次监督检查要求 | /
106 | 食品用塑料容器 | 滨海新城 | 绍兴市装璜电化有限公司 | / | 500ml 老白酒 | 2018年12月18日 | 符合本次监督检查要求 | /
107 | 食品用塑料容器 | 滨海新城 | 浙江永升包装有限公司 | / | 500ml 铝塑挤出盖 | 2019年09月19日 | 符合本次监督检查要求 | 标签标识(树脂名称)
108 | 食品用塑料容器 | 诸暨市 | 诸暨市康茗杯业有限公司 | / | KMP005 | 2019年05月 | 符合本次监督检查要求 | 标签标识(树脂名称)
109 | 食品用塑料容器 | 诸暨市 | 浙江金至医药包装有限公司 | / | 31g | 2019年09月17日 | 符合本次监督检查要求 | /
110 | 食品用塑料容器 | 诸暨市 | 诸暨市顺宇包装材料厂 | / | φ8.6mm | 2019年09月20日 | 符合本次监督检查要求 | 标签标识(树脂名称)
111 | 食品用塑料容器 | 诸暨市 | 诸暨市兴泽塑料制品厂 | / | 14mm | 2019年09月20日 | 符合本次监督检查要求 | 标签标识(树脂名称)
112 | 食品用塑料容器 | 上虞区 | 绍兴市上虞科达塑业有限公司 | / | 34.4×58.7mm | 2019年09月25日 | 符合本次监督检查要求 | 标签标识(树脂名称)
113 | 食品用塑料容器 | 上虞区 | 绍兴上虞曼帛龙塑业有限公司 | / | 顶出式 | 2019年09月29日 | 符合本次监督检查要求 | 标签标识(树脂名称)
114 | 食品用塑料容器 | 上虞区 | 绍兴上虞东关永胜塑料五金厂 | / | 内径35mm（桶盖） | 2019年07月 | 符合本次监督检查要求 | /
115 | 食品用塑料容器 | 上虞区 | 浙江三荣塑胶有限公司 | / | 150g | 2019年09月20日 | 符合本次监督检查要求 | /
116 | 食品用塑料容器 | 柯桥区 | 绍兴柯桥恒泰塑业有限公司 | / | 2.5L | 2019年08月22日 | 符合本次监督检查要求 | 标签标识(树脂名称)
117 | 食品用塑料容器 | 上虞区 | 绍兴上虞信瑞达塑料包装有限公司 | / | 外径82mm×内径75.8mm×高92.4mm | 2019年09月03日 | 符合本次监督检查要求 | /
118 | 食品用塑料容器 | 上虞区 | 绍兴宏泽塑业有限公司 | / | 150ml | 2019年02月 | 符合本次监督检查要求 | /
119 | 食品用塑料容器 | 上虞区 | 绍兴上虞日尚塑业有限公司 | / | 80ml | 2019年08月02日 | 符合本次监督检查要求 | /
120 | 食品用塑料容器 | 上虞区 | 绍兴泰和铝塑包装有限公司 | / | 47mm | 2019年09月24日 | 符合本次监督检查要求 | /
121 | 食品用塑料容器 | 上虞区 | 浙江贝缇包装有限公司 | / | 质量：13.1g 高度：15mm 内径：81mm | 2019年04月22日 | 符合本次监督检查要求 | /
122 | 食品用塑料容器 | 上虞区 | 绍兴市天盈塑业有限公司 | / | 2.5L 圆柱桶 | 2019年09月30日 | 符合本次监督检查要求 | /
123 | 食品用塑料容器 | 上虞区 | 浙江圣光电器有限公司 | / | WB-910 | 2019年06月28日 | 符合本次监督检查要求 | /
124 | 食品用塑料容器 | 上虞区 | 绍兴市上虞吉佳包装有限公司 | / | 16g | 2019年09月28日 | 符合本次监督检查要求 | /
125 | 食品用塑料容器 | 嵊州市 | 嵊州市金雕塑料制品有限公司 | / | φ82mm | 2019年10月08日 | 符合本次监督检查要求 | 标签标识(树脂名称)
126 | 食品用塑料容器 | 新昌县 | 新昌县华欣包装有限公司 | / | 430ml | 2019年10月12日 | 符合本次监督检查要求 | 标签标识(树脂名称)
127 | 食品用塑料容器 | 新昌县 | 浙江昌达营养食品有限公司塑料分厂 | / | 200g | 2019年10月12日 | 符合本次监督检查要求 | 标签标识(树脂名称)
128 | 食品用塑料容器 | 新昌县 | 新昌县七星街道鑫源塑胶制品厂 | / | φ56mm | 2019年09月15日 | 符合本次监督检查要求 | 标签标识(树脂名称)
129 | 食品用塑料容器 | 柯桥区 | 绍兴梅林工艺包装有限公司 | / | 2.5L | 2019年10月05日 | 符合本次监督检查要求 | /
130 | 食品用塑料容器 | 柯桥区 | 绍兴众顺包装制品有限公司 | / | 2.4L | 2019年10月05日 | 符合本次监督检查要求 | 标签标识(树脂名称)
131 | 食品用塑料容器 | 上虞区 | 绍兴上虞京煜塑业有限公司 | / | 25.8g | 2019年10月12日 | 符合本次监督检查要求 | 标签标识(树脂名称)
132 | 食品用塑料容器 | 上虞区 | 浙江万升塑料包装有限公司 | / | 15g | 2019年05月08日 | 符合本次监督检查要求 | /
133 | 食品用塑料容器 | 新昌县 | 新昌县旭日塑料包装厂 | / | φ：53.6mm 内径 | 2019年05月 | 符合本次监督检查要求 | /
134 | 食品用塑料容器 | 新昌县 | 新昌县旨达调味素厂 | / | φ65mm（外径） | 2019年09月 | 符合本次监督检查要求 | 标签标识(树脂名称)
135 | 食品用塑料容器 | 诸暨市 | 绍兴市上虞玛红包装制品有限公司 | / | 2.5L | 2019年09月11日 | 符合本次监督检查要求 | /
136 | 食品用塑料容器 | 柯桥区 | 绍兴嘉超容器有限公司 | / | 2.5L | 2019年11月11日 | 符合本次监督检查要求 | /
137 | 丝织物面料 | 嵊州市 | 嵊州市亚欧服饰领呔有限公司 | / | 门幅：170cm | 2019.10 | 符合本次监督检查要求 | /
138 | 丝织物面料 | 嵊州市 | 麦地郎集团有限公司 | / | 门幅：105cm | 2019.9 | 符合本次监督检查要求 | /
139 | 丝织物面料 | 柯桥区 | 绍兴柯桥展望印染有限公司 | / | 门幅：150cm | 2019.10 | 符合本次监督检查要求 | /
140 | 丝织物面料 | 柯桥区 | 绍兴市柯桥区振拓纺织有限公司 | / | 门幅：150cm | 2019.10 | 符合本次监督检查要求 | /
141 | 丝织物面料 | 柯桥区 | 浙江迎丰科技股份有限公司 | / | 门幅：150cm | 2019.10 | 符合本次监督检查要求 | /
142 | 丝织物面料 | 柯桥区 | 绍兴志仁印染有限公司 | / | 门幅：148cm | 2019.10 | 符合本次监督检查要求 | /
143 | 丝织物面料 | 柯桥区 | 绍兴宏强印染有限公司 | / | 门幅：148cm | 2019.10 | 符合本次监督检查要求 | /
144 | 丝织物面料 | 柯桥区 | 绍兴超超染整有限公司 | / | 门幅：150cm | 2019.10 | 符合本次监督检查要求 | /
145 | 丝织物面料 | 柯桥区 | 浙江爱利斯染整有限公司 | / | 门幅：145cm | 2019.10 | 符合本次监督检查要求 | /
146 | 丝织物面料 | 柯桥区 | 浙江商隆印染有限公司 | / | 门幅：155cm | 201911 | 符合本次监督检查要求 | /
147 | 丝织物面料 | 柯桥区 | 浙江绍肖印染有限公司 | / | 门幅：150cm | 201910 | 符合本次监督检查要求 | /
148 | 丝织物面料 | 柯桥区 | 绍兴华夏印染有限公司 | / | 门幅：150cm | 201910 | 符合本次监督检查要求 | /
149 | 丝织物面料 | 柯桥区 | 浙江东盛印染有限公司 | / | 门幅：148cm | 201910 | 符合本次监督检查要求 | /
150 | 丝织物面料 | 柯桥区 | 绍兴华星丝织印染有限公司 | / | 门幅：155cm | 201910 | 符合本次监督检查要求 | /
151 | 丝织物面料 | 柯桥区 | 浙江绍兴永利印染有限公司 | / | 门幅：152cm | 201910 | 符合本次监督检查要求 | /
152 | 丝织物面料 | 柯桥区 | 浙江金典印染有限公司 | / | 门幅：150cm | 201910 | 符合本次监督检查要求 | /
153 | 丝织物面料 | 柯桥区 | 浙江维艺实业股份有限公司 | / | 门幅：150cm | 201910 | 符合本次监督检查要求 | /
154 | 丝织物面料 | 柯桥区 | 绍兴英吉利印染有限公司 | / | 门幅：150cm | 201911 | 符合本次监督检查要求 | /
155 | 丝织物面料 | 柯桥区 | 浙江稽山印染有限公司 | / | 门幅：150cm | 201911 | 符合本次监督检查要求 | /
156 | 丝织物面料 | 柯桥区 | 绍兴兴明染整有限公司 | / | 门幅：149cm | 201911 | 符合本次监督检查要求 | /
157 | 塑料奶瓶 | 嵊州市 | 绍兴米乐可米婴童用品有限公司 | / | 260ml 弯形奶瓶 | 2019年09月21日 | 符合本次监督检查要求 | /
158 | 酸性染料 | 上虞区 | 浙江大井化工有限公司 | / | 25kg/箱 | 201910 | 符合本次监督检查要求 | /
159 | 酸性染料 | 上虞区 | 浙江龙盛集团股份有限公司 | / | 25kg/箱 | 201910 | 符合本次监督检查要求 | /
160 | 酸性染料 | 上虞区 | 浙江金双宇科技有限公司 | / | 25kg/箱 | 201910 | 符合本次监督检查要求 | /
161 | 酸性染料 | 上虞区 | 绍兴金美珂化工有限公司 | / | 25kg/箱 | 201911 | 符合本次监督检查要求 | /
162 | 铜带 | 柯桥区 | 浙江中环铜业有限公司 | / | 0.25x386mm H65 H04 | 20190923 | 符合本次监督检查要求 | /
163 | 阳离子染料 | 上虞区 | 浙江闰土股份有限公司 | / | 25kg/箱 | 201910 | 符合本次监督检查要求 | /
164 | 增白剂 | 上虞区 | 绍兴上虞小越虞舜助剂厂 | / | 14kg/壶 | 2019.10 | 符合本次监督检查要求 | /
165 | 增白剂 | 上虞区 | 绍兴市上虞杜浦化工厂 | 伟杰 | 50kg/桶 | 2019.10 | 符合本次监督检查要求 | /
166 | 增白剂 | 上虞区 | 浙江宏达化学制品有限公司 | / | 25kg/桶 | 2019.10.23 | 符合本次监督检查要求 | /
167 | 蒸压加气混凝土砌块 | 嵊州市 | 嵊州众盈墙体材料有限公司 | / | 600mmX240mmX100mm | 2019.8.2 | 符合本次监督检查要求 | /
168 | 蒸压加气混凝土砌块 | 上虞区 | 绍兴市上虞鑫泰新型建材有限公司 | / | 600mmX240mmX100mm | 2019.9.10 | 符合本次监督检查要求 | /
169 | 蒸压加气混凝土砌块 | 越城区 | 绍兴市德伊轻质建材有限公司 | / | 600mmX240mmX100mm | 2019.10.15 | 符合本次监督检查要求 | /
170 | 蒸压加气混凝土砌块 | 柯桥区 | 绍兴础成建材有限公司 | / | 600mmX200mmX100mm | 2019.10.9 | 符合本次监督检查要求 | /
171 | 装饰用织物 | 柯桥区 | 浙江锦盛装饰材料有限公司 | / | 门幅：3米 | 201807 | 符合本次监督检查要求 | /
172 | 装饰用织物 | 柯桥区 | 浙江红山芋家纺有限公司 | / | 门幅：280cm | 201910 | 符合本次监督检查要求 | /
173 | 装饰用织物 | 越城区 | 绍兴市美乐无缝墙布有限公司 | 天衣无缝 | 门幅：292cm | 20190924 | 符合本次监督检查要求 | /
174 | 装饰用织物 | 越城区 | 绍兴市富丽仕装饰材料有限公司 | / | 门幅：180cm 覆盖类 | 201910 | 符合本次监督检查要求 | /
175 | 装饰用织物 | 柯桥区 | 浙江永利经编股份有限公司 | / | 门幅：146cm | 201910 | 符合本次监督检查要求 | /
176 | 装饰用织物 | 柯桥区 | 绍兴恒高新材料科技有限公司 | / | 门幅：280cm | 201909 | 符合本次监督检查要求 | /
177 | 装饰用织物 | 越城区 | 绍兴市新丝路布业有限公司 | / | 门幅：295cm | 20190922 | 符合本次监督检查要求 | /
178 | 装饰用织物 | 越城区 | 绍兴红葡萄纺织装饰品有限公司 | / | 门幅：200cm | 201910 | 符合本次监督检查要求 | /
179 | 装饰用织物 | 柯桥区 | 绍兴小轩窗居室用品有限公司 | 小轩窗 | 门幅：300cm | 201910 | 符合本次监督检查要求 | /
180 | 装饰用织物 | 柯桥区 | 浙江沃莱菲装饰材料有限公司 | 沃莱菲 | 门幅：280cm | 201910 | 符合本次监督检查要求 | /
181 | 装饰用织物 | 柯桥区 | 浙江众华家纺集团有限公司 | / | 门幅：300cm | 201911 | 符合本次监督检查要求 | /
182 | 装饰用织物 | 柯桥区 | 浙江雅琪诺装饰材料有限公司 | 雅琪诺 | 门幅：280cm | 201910 | 符合本次监督检查要求 | /
183 | 装饰用织物 | 柯桥区 | 浙江爱漫时壁纸有限公司 | / | 门幅：280cm | 20191019 | 符合本次监督检查要求 | /